## KT NVL ĐẦU VÀO
BẢNG KIỂM TRA NGUYÊN VẬT LIỆU ĐẦU VÀO
KÍCH THƯỚC |  |  |  | NGOẠI QUAN |  |  |  | ĐẶC TÍNH
Hạng mục | Tiêu chuẩn | Phán định |  | Hạng mục | Tiêu chuẩn | Phán định |  | Hạng mục | Tiêu chuẩn | Phán định
|  | OK | NG |  |  | OK | NG |  |  | OK | NG
Chiều rộng phôi |  |  |  | Chấm/bụi | Cho phép chấm ≤0.5mm2 Cho phép 1ea vào mặt phụ |  |  | Độ ẩm giấy | 5 ~ 7 (%)
Chiều dài phôi |  |  |  | Xước | Đường kính cho phép < 0.1mm. Dài cho phép < 5mm Cho phép 1ea vào mặt phụ
Độ dày giấy |  |  |  | Vết hằn vết đâm | Bán kính dưới 10㎜ ≤1.0(W) * 15(L) : cho phép 1 ea (tất cả các mặt, cho phép 2 ea)
|  |  |  | Xơ, bavia | Sản phẩm không được phép xơ, bavia

## IN
BẢNG KIỂM TRA MẪU ĐẦU RA CÔNG ĐOẠN IN
KÍCH THƯỚC |  |  |  | NGOẠI QUAN |  |  |  | ĐẶC TÍNH
Hạng mục | Tiêu chuẩn | Phán định |  | Hạng mục | Tiêu chuẩn | Phán định |  | Hạng mục | Tiêu chuẩn | Phán định
|  | OK | NG |  |  | OK | NG |  |  | OK | NG
Vị trí hình in 1 |  |  |  | Nội dung in | Giống mẫu chuẩn |  |  | Test mài mòn | 500g/10 lần (Tốc độ máy 40 lần/ phút)
Vị trí hình in 2 |  |  |  | In đúng mặt | In vào mặt nhẵn của giấy |  |  | Đo độ bóng
|  |  |  | Chấm/bụi | Cho phép chấm ≤0.5mm2 Cho phép 1ea vào mặt phụ |  |  | Đọc màu | ΔE ≤1.5
|  |  |  | Xước | Đường kính cho phép < 0.1mm. Dài cho phép < 5mm Cho phép 1ea vào mặt phụ |  |  | Đọc mã vạch
|  |  |  | Vết hằn vết đâm | Bán kính dưới 10㎜ ≤1.0(W) * 15(L) : cho phép 1 ea (tất cả các mặt, cho phép 2 ea)
|  |  |  | Xơ, bavia | Sản phẩm không được phép xơ, bavia

## PHỦ
BẢNG KIỂM TRA MẪU ĐẦU RA CÔNG ĐOẠN PHỦ
KÍCH THƯỚC |  |  |  | NGOẠI QUAN |  |  |  | ĐẶC TÍNH
Hạng mục | Tiêu chuẩn | Phán định |  | Hạng mục | Tiêu chuẩn | Phán định |  | Hạng mục | Tiêu chuẩn | Phán định
|  | OK | NG |  |  | OK | NG |  |  | OK | NG
Vị trí phủ | Phần phủ lệch hình in không được lệch nhau ≤ 0.2 (mm) |  |  | Nội dung in | Giống mẫu chuẩn |  |  | Test mài mòn | 500g/10 lần (Tốc độ máy 40 lần/ phút)
Vị trí hình in 2 |  |  |  | In đúng mặt | In vào mặt nhẵn của giấy |  |  | Đo độ bóng
|  |  |  | Chấm/bụi | Cho phép chấm ≤0.5mm2 Cho phép 1ea vào mặt phụ
|  |  |  | Xước | Đường kính cho phép < 0.1mm. Dài cho phép < 5mm Cho phép 1ea vào mặt phụ
|  |  |  | Vết hằn vết đâm | Bán kính dưới 10㎜ ≤1.0(W) * 15(L) : cho phép 1 ea (tất cả các mặt, cho phép 2 ea)
|  |  |  | Xơ, bavia | Sản phẩm không được phép xơ, bavia
|  |  |  | Phần phủ | Mịn đẹp, không rỗ, loang keo phủ

## BẾ
BẢNG KIỂM TRA MẪU ĐẦU RA CÔNG ĐOẠN BẾ
KÍCH THƯỚC |  |  |  | NGOẠI QUAN |  |  |  | ĐẶC TÍNH
Hạng mục | Tiêu chuẩn | Phán định |  | Hạng mục | Tiêu chuẩn | Phán định |  | Hạng mục | Tiêu chuẩn | Phán định
|  | OK | NG |  |  | OK | NG |  |  | OK | NG
Chiều rộng sản phẩm sau khi bế |  |  |  | Nội dung in | Giống mẫu chuẩn |  |  | Gấp đóng thử hộp | Các thao tác gấp hộp dễ dàng
Chiều dài sản phẩm sau khi bế |  |  |  | In đúng mặt | In vào mặt nhẵn của giấy |  |  | Độ bền đường hằn | Đường hằn bẻ góc 180o 2 lần xuôi không nứt giấy vỡ giấy
Vị trí hình in 1 |  |  |  | Chấm/bụi | Cho phép chấm ≤0.5mm2 Cho phép 1ea vào mặt phụ |  |  | Test khóa cài | Sản phẩm thành phẩm đóng thử khóa cài chắc khít,không chéo,lệch
Vị trí hình in 2 |  |  |  | Xước | Đường kính cho phép < 0.1mm. Dài cho phép < 5mm Cho phép 1ea vào mặt phụ
Vị trí đường hằn |  |  |  | Vết hằn vết đâm | Bán kính dưới 10㎜ ≤1.0(W) * 15(L) : cho phép 1 ea (tất cả các mặt, cho phép 2 ea)
Chiều rộng đường hằn |  |  |  | Xơ, bavia | Sản phẩm không được phép xơ, bavia
Chiều cao đường hằn |  |  |  | Đường hằn | Không bị vỡ rách giấy tại vị trí đường hằn

## Gấp dán
BẢNG KIỂM TRA MẪU ĐẦU RA CÔNG ĐOẠN GẤP DÁN
KÍCH THƯỚC |  |  |  | NGOẠI QUAN |  |  |  | ĐẶC TÍNH
Hạng mục | Tiêu chuẩn | Phán định |  | Hạng mục | Tiêu chuẩn | Phán định |  | Hạng mục | Tiêu chuẩn | Phán định
|  | OK | NG |  |  | OK | NG |  |  | OK | NG
Chiều rộng sau khi gấp dán chưa dựng hộp |  |  |  | Nội dung in | Giống mẫu chuẩn |  |  | Gấp đóng thử hộp | Các thao tác gấp hộp dễ dàng
Chiều dài sau khi gấp dán chưa dựng hộp |  |  |  | In đúng mặt | In vào mặt nhẵn của giấy |  |  | Độ bền đường hằn | Đường hằn bẻ góc 180o 2 lần xuôi không nứt giấy vỡ giấy
Chiều rộng đã dựng hộp |  |  |  | Chấm/bụi | Cho phép chấm ≤0.5mm2 Cho phép 1ea vào mặt phụ |  |  | Test khóa cài | Sản phẩm thành phẩm đóng thử khóa cài chắc khít,không chéo,lệch
Chiều dài đã dựng hộp |  |  |  | Xước | Đường kính cho phép < 0.1mm. Dài cho phép < 5mm Cho phép 1ea vào mặt phụ |  |  | Độ bám dính keo | ≥0.8 (kgf)
Chiều cao đã dựng hộp |  |  |  | Vết hằn vết đâm | Bán kính dưới 10㎜ ≤1.0(W) * 15(L) : cho phép 1 ea (tất cả các mặt, cho phép 2 ea)
Vị trí hình in 1 |  |  |  | Xơ, bavia | Sản phẩm không được phép xơ, bavia
Vị trí hình in 2 |  |  |  | Keo dán | Sản phẩm không có bị tràn keo, bẩn keo, mất keo

## Chọn
BẢNG KIỂM TRA MẪU ĐẦU RA CÔNG ĐOẠN KIỂM TRA VÀ ĐÓNG GÓI
KÍCH THƯỚC |  |  |  | NGOẠI QUAN |  |  |  | CHI TIẾT CÁC LỖI NGOẠI QUAN
Hạng mục | Tiêu chuẩn | Phán định |  | Hạng mục | Tiêu chuẩn | Phán định |  | Tên lỗi | Tiêu chuẩn | Phán định
|  | OK | NG |  |  | OK | NG |  |  | OK | NG
Chiều rộng sau khi gấp dán chưa dựng hộp |  |  |  | Nội dung in | Giống mẫu chuẩn |  |  | Lên mực | Không được phép xuất hiện
Chiều dài sau khi gấp dán chưa dựng hộp |  |  |  | In đúng mặt | In vào mặt nhẵn của giấy |  |  | Khác màu | Không được phép xuất hiện
Chiều rộng đã dựng hộp |  |  |  | Chấm/bụi | Cho phép chấm ≤0.5mm2 Cho phép 1ea vào mặt phụ |  |  | Mờ hình in | Không được phép xuất hiện
Chiều dài đã dựng hộp |  |  |  | Xước | Đường kính cho phép < 0.1mm. Dài cho phép < 5mm Cho phép 1ea vào mặt phụ |  |  | Lệch hình in | Không được phép xuất hiện
Chiều cao đã dựng hộp |  |  |  | Vết hằn vết đâm | Bán kính dưới 10㎜ ≤1.0(W) * 15(L) : cho phép 1 ea (tất cả các mặt, cho phép 2 ea) |  |  | Nhòe hình in | Không được phép xuất hiện
Vị trí hình in 1 |  |  |  | Xơ, bavia | Sản phẩm không được phép xơ, bavia |  |  | Rỗ hình in | Không được phép xuất hiện
Vị trí hình in 2 |  |  |  | Keo dán | Sản phẩm không có bị tràn keo, bẩn keo, mất keo |  |  | Mất nét hình in | Không được phép xuất hiện
[8 empty] | Loang phủ | Không được phép xuất hiện
[8 empty] | Lệch phủ | Không được phép xuất hiện
[8 empty] | Xước phủ | Không được phép xuất hiện
[8 empty] | Không phủ | Không được phép xuất hiện
[8 empty] | Bế lệch | Không được phép xuất hiện
[8 empty] | Dính phôi | Không được phép xuất hiện
[8 empty] | Bong keo | Không được phép xuất hiện
[8 empty] | Bẩn keo | Không được phép xuất hiện
[8 empty] | Tràn keo | Không được phép xuất hiện
[8 empty] | Gấp lệch | Không được phép xuất hiện

## OQC
BẢNG KIỂM TRA MẪU ĐẦU RA CÔNG ĐOẠN OQC
KÍCH THƯỚC |  |  |  | NGOẠI QUAN |  |  |  | CHI TIẾT CÁC LỖI NGOẠI QUAN |  |  |  | ĐÓNG GÓI
Hạng mục | Tiêu chuẩn | Phán định |  | Hạng mục | Tiêu chuẩn | Phán định |  | Tên lỗi | Tiêu chuẩn | Phán định |  | Hạng mục | Tiêu chuẩn | Phán định
|  | OK | NG |  |  | OK | NG |  |  | OK | NG |  |  | OK | NG
Chiều rộng sau khi gấp dán chưa dựng hộp |  |  |  | Nội dung in | Giống mẫu chuẩn |  |  | Lên mực | Không được phép xuất hiện |  |  | Mã thùng
Chiều dài sau khi gấp dán chưa dựng hộp |  |  |  | In đúng mặt | In vào mặt nhẵn của giấy |  |  | Khác màu | Không được phép xuất hiện |  |  | Số sản phẩm/bó nhỏ (pcs)
Chiều rộng đã dựng hộp |  |  |  | Chấm/bụi | Cho phép chấm ≤0.5mm2 Cho phép 1ea vào mặt phụ |  |  | Mờ hình in | Không được phép xuất hiện |  |  | Số sản phẩm/thùng (pcs)
Chiều dài đã dựng hộp |  |  |  | Xước | Đường kính cho phép < 0.1mm. Dài cho phép < 5mm Cho phép 1ea vào mặt phụ |  |  | Lệch hình in | Không được phép xuất hiện
Chiều cao đã dựng hộp |  |  |  | Vết hằn vết đâm | Bán kính dưới 10㎜ ≤1.0(W) * 15(L) : cho phép 1 ea (tất cả các mặt, cho phép 2 ea) |  |  | Nhòe hình in | Không được phép xuất hiện
Vị trí hình in 1 |  |  |  | Xơ, bavia | Sản phẩm không được phép xơ, bavia |  |  | Rỗ hình in | Không được phép xuất hiện
Vị trí hình in 2 |  |  |  | Keo dán | Sản phẩm không có bị tràn keo, bẩn keo, mất keo |  |  | Mất nét hình in | Không được phép xuất hiện
[8 empty] | Loang phủ | Không được phép xuất hiện
[8 empty] | Lệch phủ | Không được phép xuất hiện
[8 empty] | Xước phủ | Không được phép xuất hiện
[8 empty] | Không phủ | Không được phép xuất hiện
[8 empty] | Bế lệch | Không được phép xuất hiện
[8 empty] | Dính phôi | Không được phép xuất hiện
[8 empty] | Bong keo | Không được phép xuất hiện
[8 empty] | Bẩn keo | Không được phép xuất hiện
[8 empty] | Tràn keo | Không được phép xuất hiện
[8 empty] | Gấp lệch | Không được phép xuất hiện